## Лист1
Азотирование + охл. в аммиаке. |  |  |  |  | КАРТА ТЕХ.ПРОЦЕССА
Тосн= | 525 | *С | температура азотирования
Примечание | № Сегм. | Техноло-гия | Время, ЧЧ:ММ | Т, *С | Kn/Техн | Х бит | Канал (дорожка) |  |  | Азот |  | Аммиак |  |  |  | Воздух |  | Свеча
[7 empty] | А | О | Р | Реж | м3/час | Реж | Осн., м3/час | Реж | Рег., м3/час | Реж | м3/ час
Продувка+Разогрев | 1 | Очистка | 00:01 | 350 | не регл. | 1 | 0 | 0 | 1 | Авт | 0.5 | Авт | 0 | Авт | 0 | Авт | 0 | нет
Предоксидирование | 2 | Окисли- тель | 01:00 | 400 | не регл. | 0 | 0 | 1 | 0 | Авт | 0 | Авт | 0 | Авт | 0 | Авт | 1 | нет
Продувка азотом + разогрев | 3 | Очистка | 02:00 | 525 | не регл. | 0 | 0 | 0 | 1 | Авт | 2 | Авт | 0 | Авт | 0 | Авт | 0 | нет
Продувка аммиаком + разогрев | Первоначальная аэрация: 100 мин | [5 empty] | 0 | 0 | 0 | Авт | 0 | Авт | 1 | Авт | 1 | Авт | 0 | да
Подготовка атмосферы | 4 | Управл. Кн | 00:40 | 525 | 2.5 | 1 | 0 | 0 | 0 | Авт | 0 | Авт | 1 | Авт | 1 | Авт | 0 | да
Основной процесс | 5 | Управл. Кн | 17:00 | 525 | 1.5 | 0 | 0 | 0 | 0 | Авт | 0 | Авт | 0.5 | Авт | 1.5 | Авт | 0 | да
**Охл. Под аммиаком | 6 | Очистка | 00:01 | 150 | не. регл. | 1 | 1 | 0 | 1 | Выкл | 0 | Авт | 0.5 | Выкл | 0 | Авт | 0 | да
Охл. Под азотом | [9 empty] | Авт | 0.5 | Выкл | 0 | Выкл | 0 | Выкл | 0 | нет
** - оператор вручную включает/отключает подачу азота или аммиака при охлаждении
ОХЛАЖДЕНИЕ
1. Отключить нагрев на верхней и нижней зоне ТРМ кнопкой А/Р (две точки не должны светиться)
2. Открыть заслонку на печи и включить принудительное охлаждение (тумблер сбоку шкафа управления "Mesa" включить вверх);
3. Выключить утилизатор
4. Охлаждение в аммиаке до 200 С (расход аммиака 0,5 м.куб./час)
5. Отключить подачу аммиака и включить подачу азота 0,6-0,7м.куб./час , выдержка - 4 часа
6. Выгрузить детали из печи (если будет запах аммиака - оставить приоткрытой крышку печи в течении 30 минут).